## 拉伸实验数据
实验数据记录应包括低碳钢（或铝合金）、铸铁、高分子三种材料。
1. 试件尺寸
材料 名称 | L₀ (mm) | 试 验 前 | [8 empty] | d₀ mm | S₀ mm² | 试 验 后
|  | d（mm） | [10 empty] | L u mm | d u mm | S u mm²
|  | 截 面 1 |  |  | 截 面 2 |  |  | 截 面 3
|  | ① | ② | 平均 | ① | ② | 平均 | ① | ② | 平均
低碳钢 /铝合金
铸铁 | 直径 d₀ = mm， 夹具间距 L = mm
高分子 | 宽度 b = mm， 高度 h = mm， 夹具间距 L = mm
2. 实验数据
材 料 |  |  | 上屈服载荷 F_eH（KN） |  |  |  | （下）屈服载荷 F_eL（或 F_P0.2）（KN） |  |  |  | 最大载荷 F_m（KN）
低碳钢 /铝合金 |  |  | 6.8 |  |  |  | 5.83 |  |  |  | 9.03
铸铁 |  |  | / |  |  |  | / |  |  |  | 3
高分子 |  |  | / | [7 empty] | 1.03
3. 计算结果
材 料 |  | 刚度指标 |  | 强 度 指 标 | [7 empty] | 塑 性 指 标
|  | 弹性模量 E（GPa） |  | 上屈服强度 R_eH（MPa） |  |  | 屈服强度/下屈服强度 R_eL（R_P0.2）（MPa） |  |  | 抗拉强度 R_m（MPa） |  | 断后伸长率 A（%） |  | 断面收缩率 Z（%）
低碳钢 /铝合金
铸铁 |  | / |  | / |  |  | / |  |  |  |  | / |  | /
高分子 |  |  |  | / |  |  | / | [6 empty] | /
注：1. 实验结果采用三位有效数字。
2. 如断后伸长率采用短比例试样的标距，则用 A 表示；否则将实际原始标距长度作为 A 的下标。如 L₀=60mm，A₆₀ₘₘ
数据来源：jwl.csv（低碳钢）、jwl0.csv（铸铁）。低碳钢：F_eH=6.8 kN，F_eL=5.83 kN，Fm=9.03 kN；铸铁 Fm=3.0 kN（试样1_1）。试件尺寸（L₀、d₀、截面各测值）需由实验测量后手动填入，第3节各强度/塑性指标依测量值计算。
数据来源（自动填充）:低碳钢=jwl.csv (F_eH=6.8 kN, F_eL=5.83 kN, Fm=9.03 kN); 铸铁=jwl0.csv (Fm均值=3.0 kN); 高分子=AB44高分子材料拉伸.csv (Fm=1.03 kN)。本脚本仅自动填写第2节可由曲线直接提取的载荷项。